## experiments
id | title | date | material | mode | property_name | property_value | property_delta | equipment | team | conclusion | document_ref | topics
EXP-2024-017 | Влияние pH на извлечение Ni из сульфидного концентрата | 2024-03-15 | Ni-Cu сульфидный концентрат | флотация pH 10.5 | извлечение Ni | 87.3% | +3.1% vs контроль | флотационная машина FML-8 | Лаборатория обогащения | Повышение pH до 10.5 увеличивает извлечение Ni на 3.1% без роста потерь Cu | DOC-2024-112 | флотация, никель
EXP-2024-019 | Флотация Ni-Cu при пониженном pH | 2024-04-01 | Ni-Cu сульфидный концентрат | флотация pH 9.0 | извлечение Ni | 84.2% | базовый уровень | флотационная машина FML-8 | Лаборатория обогащения | pH 9.0 — референсный режим для сравнения | DOC-2024-112 | флотация, никель
EXP-2024-031 | Электролиз Ni-Cu сплава при повышенной температуре | 2024-06-02 | Ni-Cu сплав | электролиз 250°C | содержание Ni в катоде | 99.2% | +0.8% | электролизёр EL-3 | Центр электрометаллургии | Температура 250°C даёт более чистый Ni при сохранении токовой эффективности | DOC-2024-089 | электролиз, сплавы
EXP-2024-028 | Электролиз Ni-Cu сплава при 220°C — базовый режим | 2024-05-18 | Ni-Cu сплав | электролиз 220°C | содержание Ni в катоде | 98.4% | базовый уровень | электролизёр EL-3 | Центр электрометаллургии | 220°C — референс для сравнения с режимом 250°C | DOC-2024-089 | электролиз, сплавы
EXP-2023-044 | Обжиг концентрата — влияние на зольность | 2023-11-20 | Ni-Cu сульфидный концентрат | обжиг 800°C | зольность | 2.1% | -0.4% | печь обжига PO-2 | Лаборатория обогащения | Обжиг при 800°C снижает зольность, но требует контроля SO₂ | DOC-2023-201 | обжиг, никель
EXP-2024-041 | Обжиг концентрата при 750°C | 2024-02-10 | Ni-Cu сульфидный концентрат | обжиг 750°C | зольность | 2.5% | без улучшения vs 800°C | печь обжига PO-2 | Лаборатория обогащения | 750°C недостаточно для снижения зольности — предпочтителен режим 800°C | DOC-2023-201 | обжиг, никель
EXP-2024-052 | Ni-Cu сплав: прочность после термообработки | 2024-08-10 | Ni-Cu сплав | термообработка 600°C / 2ч | прочность на разрыв | 420 МПа | +15% | универсальная испытательная машина UIM-100 | Центр материаловедения | Термообработка 600°C/2ч повышает прочность без потери пластичности | DOC-2024-156 | сплавы, механические свойства
EXP-2024-060 | Термообработка Ni-Cu при 500°C | 2024-09-05 | Ni-Cu сплав | термообработка 500°C / 2ч | прочность на разрыв | 395 МПа | +8% | универсальная испытательная машина UIM-100 | Центр материаловедения | 500°C даёт меньший прирост прочности, чем 600°C | DOC-2024-156 | сплавы, механические свойства
EXP-2024-022 | Кислотное выщелачивание Ni из концентрата | 2024-03-28 | Ni-Cu сульфидный концентрат | выщелачивание H₂SO₄ 90°C | извлечение Ni | 91.5% | +4.2% | реактор RV-12 | Лаборатория гидрометаллургии | Выщелачивание при 90°C эффективно для Ni, требуется контроль Cu в растворе | DOC-2024-078 | гидрометаллургия, никель
EXP-2024-035 | Флотация медного концентрата | 2024-05-05 | медный концентрат | флотация pH 10.5 | извлечение Cu | 92.1% | +1.8% | флотационная машина FML-8 | Лаборатория обогащения | Режим pH 10.5 переносится на медный концентрат с хорошим извлечением Cu | DOC-2024-112 | флотация, медь
EXP-2024-048 | Электролитическое рафинирование анодного никеля | 2024-07-12 | анодный никель | электролиз 250°C | содержание Ni в катоде | 99.8% | +0.3% | электролизёр EL-3 | Центр электрометаллургии | Анодный Ni даёт наивысшую чистоту катода при 250°C | DOC-2024-089 | электролиз, никель
EXP-2025-003 | Коррозионная стойкость Ni-Cu в морской среде | 2025-01-15 | Ni-Cu сплав | испытание NaCl 3.5% / 30 сут | скорость коррозии | 0.12 мм/год | -20% vs контроль | коррозионная камера CC-5 | Центр материаловедения | Ni-Cu сплав после термообработки 600°C показывает лучшую коррозионную стойкость | DOC-2025-014 | коррозия, сплавы
EXP-2025-011 | Автоклавное выщелачивание Ni-Cu концентрата | 2025-02-20 | Ni-Cu сульфидный концентрат | автоклав 200°C / 1.5 МПа | извлечение Ni | 94.0% | +2.5% vs H₂SO₄ | автоклав AC-200 | Лаборатория гидрометаллургии | Автоклавное выщелачивание превосходит кислотное по извлечению Ni | DOC-2025-021 | гидрометаллургия, никель
EXP-2024-071 | Рентгенофазовый анализ Ni-Cu после обжига | 2024-10-01 | Ni-Cu сульфидный концентрат | обжиг 800°C | содержание Ni | 18.2% | стабильно | рентгеновский дифрактометр XRD-700 | Лаборатория аналитического контроля | Фазовый состав после обжига соответствует ожидаемому для пентландита | DOC-2024-201 | обжиг, анализ
EXP-2024-083 | Магнитная сепарация вольфрамового шлама | 2024-11-12 | вольфрамовый шлам | магнитная сепарация 0.8 Тл | извлечение W | 76.5% | новый процесс | магнитный сепаратор MS-4 | Лаборатория редких металлов | Магнитная сепарация перспективна для предобогащения вольфрамового шлама | DOC-2024-220 | сепарация, вольфрам